## ANALISE
TAG | PONTO | LUBRIFICANTES | AMOSTRA | ORDEM_CLIENTE | DATA_COLETA | DATA_RECEBIMENTO | DATA_ANALISE | DATA_APROVACAO | DIAGNOSTICO | FALHAS | FALHAS_ENG | FALHAS_ESP | ACOES_RECOMENDADAS | ACOES_RECOMENDADAS_ENG | ACOES_RECOMENDADAS_ESP | STATUS | VISC_40 | VISC_100 | IND_VISC | AGUA | TAN | TBN | APARENCIA | COR | DEMULSIBILIDADE | INS | DR (L) | DR (L+S) | DR (PLP) | DR (S) | >14µ | >4µ | >6µ | ISO | NAS | Ag | Al | Cd | Cr | Cu | Fe | Mn | Ni | Pb | Sn | Ti | V | B | Ba | Ca | Mg | Mo | P | Zn | Na | Si | FT-IR | FULIGEM | GLICOL | NITRACAO | OXIDACAO | SULFATACAO | PF - Arranq | PF - At_Nm | PF - Corr | PF - DS | PF - Dsg_Dsl | PF - Esferas | PF - Fad | PF - Outros | PF - OxPr | PF - OxVm | PNF - AN | PNF - Arr | PNF - DD | PNF - DS | PNF - Fad | PNF - Outros | CON - AS | CON - DL | CON - Esf | CON - Fib | CON - Outros | IFA
LB 72 500 510 009 001 000003 | TAMPA INSPEÇÃO | ISO VG 220 | TO0139141 |  | 2019-01-07 | 2019-02-14 | 2019-02-18 | 2019-02-18 | CONTAMINAÇÃO COM PARTICULADO | A AMOSTRA ANALISADA APRESENTA UM ELEVADO NÚMERO DE PARTÍCULAS SÓLIDAS EM SUSPENSÃO, TAIS PARTÍCULAS CONTRIBUEM PARA UM DESGASTE PREMATURO DOS COMPONENTES INTERNOS. |  |  | RECOMENDAMOS QUE SEJA FEITA A MICRO FILTRAGEM ATÃ‰ REDUÃ‡ÃƒO DO MATERIAL PARTICULADO E/OU TROCA; RETIRADO UMA NOVA AMOSTRA PARA ACOMPANHAMENTO. |  |  | CRITICO | 201 | 300 |  | 276 | 0.51 |  | Limpido | Cor | 40/40/0 (60) |  | 8.5 | 8.6 | 97.7 | 0.1 | 266.18 | 31165.65 | 7529.67 | 22/20/15 | 12 | 0 | 0 | 0 | 0 | 0 | 3.4 | 0 | 0 | 0 | 0 | 0 | 0 | 0 | 0 | 10.3 | 0 | 0 | 292.6 | 11.7 | 1.9 | 0 | [6 empty] | 0 | 1 | 0 | 0 | 0 | 0 | 0 | 0 | 0 | 0 | [11 empty] | 1
LB 72 500 510 262 013 000010 | RESPIRO | ISO VG 220 | TO0139142 |  | 2019-01-07 | 2019-02-14 | 2019-02-18 | 2019-02-18 | CONTAMINAÇÃO COM PARTICULADO | A AMOSTRA ANALISADA APRESENTA UM ELEVADO NÚMERO DE PARTÍCULAS SÓLIDAS EM SUSPENSÃO, TAIS PARTÍCULAS CONTRIBUEM PARA UM DESGASTE PREMATURO DOS COMPONENTES INTERNOS. |  |  | RECOMENDAMOS QUE SEJA FEITA A TROCA DO ÓLEO DE ACORDO COM A ESPECIFICAÇÃO DO FABRICANTE UTILIZANDO FILTROS PARA A TRANSFERÊNCIA DO LUBRIFICANTE. |  |  | CRITICO | 228.2 |  |  | 191 | 0.82 |  | Limpido | Cor |  |  | 0.1 | 0.2 | 0 | 0.1 | 195.7 | 28574.23 | 6588.34 | 22/20/15 | 12 | 0 | 0 | 0 | 0 | 0 | 4.8 | 0 | 0 | 0 | 0 | 0 | 0 | 0 | 0 | 3.2 | 0 | 0 | 323.5 | 4.5 | 0 | 0 | [6 empty] | 0 | 1 | 0 | 0 | 0 | 0 | 0 | 0 | 0 | 0 | [11 empty] | 1
LB 72 500 510 306 002 000007 | TAMPA INSPEÇÃO | ISO VG 220 | TO0139143 |  | 2019-01-07 | 2019-02-14 | 2019-02-18 | 2019-02-18 | CONTAMINAÇÃO COM PARTICULADO | A AMOSTRA ANALISADA APRESENTA UM ELEVADO NÚMERO DE PARTÍCULAS SÓLIDAS EM SUSPENSÃO, TAIS PARTÍCULAS CONTRIBUEM PARA UM DESGASTE PREMATURO DOS COMPONENTES INTERNOS. |  |  | RECOMENDAMOS QUE SEJA FEITA A MICRO FILTRAGEM ATÃ‰ REDUÃ‡ÃƒO DO MATERIAL PARTICULADO E/OU TROCA; RETIRADO UMA NOVA AMOSTRA PARA ACOMPANHAMENTO. |  |  | CRITICO | 210.7 |  |  | 311 | 0.36 |  | Limpido | Cor |  |  | 0.1 | 0.2 | 0 | 0.1 | 301.37 | 109350.66 | 15531.59 | 24/21/15 | 12 | 0 | 0 | 0 | 0 | 0 | 0 | 0 | 0 | 0 | 0 | 0 | 0 | 0 | 0 | 4.4 | 0 | 0 | 302.7 | 0 | 0.7 | 0 | [27 empty] | 1
LB 72 500 510 204 025 000001 | RESERVATÓRIO | ISO VG 46 | TO0139126 |  | 2019-01-17 | 2019-02-14 | 2019-02-18 | 2019-02-18 | - | [6 empty] | NORMAL | 44.5 |  |  | 224 | 0.47 |  | Limpido | Cor |  |  | 0.1 | 0.2 | 0 | 0.1 | 13.49 | 919.65 | 318.06 | 17/15/11 | 7 | 0 | 0 | 0 | 0 | 0 | 0 | 0 | 0 | 0 | 0 | 0 | 0 | 0 | 0 | 43.1 | 0 | 0 | 380.8 | 461 | 1.4 | 0 | [27 empty] | 1
LB 72 500 510 204 025 000001 | RESERVATÓRIO | ISO VG 46 | TO0139118 |  | 2019-01-30 | 2019-02-14 | 2019-02-18 | 2019-02-18 | - | [6 empty] | NORMAL | 47 |  |  | 142 | 0.47 |  | Limpido | Cor |  |  | 0.1 | 0.2 | 0 | 0.1 | 1.93 | 85.89 | 72.52 | 14/13/8 | 5 | 0 | 0 | 0 | 0 | 0.5 | 0 | 0 | 0 | 0 | 0 | 0 | 0 | 0 | 0 | 23.9 | 0 | 0 | 250.4 | 304.8 | 4.2 | 0 | [27 empty] | 1
LB 72 400 410 017 036 000002 | SERVOVÁLVULA | ISO VG 46 | TO0139119 |  | 2019-01-30 | 2019-02-14 | 2019-02-18 | 2019-02-18 | - | [6 empty] | NORMAL | 48.3 |  |  | 261 | 0.42 |  | Limpido | Cor |  |  | 0.1 | 0.2 | 0 | 0.1 | 54.17 | 693.03 | 345.44 | 17/16/13 | 7 | 0 | 0 | 0 | 0 | 0 | 0 | 0 | 0 | 0 | 0 | 0 | 0 | 0 | 0 | 28.3 | 0 | 0 | 260.5 | 330.6 | 3.7 | 0 | [27 empty] | 1
LB 72 400 410 067 036 000001 | SERVOVÁLVULA | ISO VG 46 | TO0139120 |  | 2019-01-30 | 2019-02-14 | 2019-02-18 | 2019-02-18 | - | [6 empty] | NORMAL | 47.4 |  |  | 172 | 0.31 |  | Limpido | Cor |  |  | 0.1 | 0.2 | 0 | 0.1 | 17.32 | 213.06 | 79.37 | 15/13/11 | 5 | 0 | 0 | 0 | 0 | 0 | 0 | 0 | 0 | 0 | 0 | 0 | 0 | 0 | 0 | 27.3 | 0 | 0 | 252.1 | 323.4 | 3.2 | 0 | [27 empty] | 1
LB 72 400 410 163 036 000001 | SERVOVÁLVULA | ISO VG 46 | TO0139121 |  | 2019-01-30 | 2019-02-14 | 2019-02-18 | 2019-02-18 | - | [6 empty] | NORMAL | 50 |  |  | 364 | 0.66 |  | Limpido | Cor |  |  | 0.1 | 0.2 | 0 | 0.1 | 7.7 | 85.36 | 45.25 | 14/13/10 | 4 | 0 | 0 | 0 | 0 | 0.1 | 0 | 0 | 0 | 0 | 0 | 0 | 0 | 0 | 0 | 29.7 | 0 | 0 | 294.6 | 377.3 | 3.5 | 0 | [27 empty] | 1
LB 72 400 410 331 036 000004 | RESERVATÓRIO | ISO VG 46 | TO0139122 |  | 2019-01-30 | 2019-02-14 | 2019-02-18 | 2019-02-18 | - | [6 empty] | NORMAL | 46 |  |  | 264 | 0.54 |  | Limpido | Cor |  |  | 0.1 | 0.2 | 0 | 0.1 | 5.77 | 202.55 | 95.6 | 15/14/10 | 6 | 0 | 0 | 0 | 0 | 0 | 0 | 0 | 0 | 0 | 0 | 0 | 0 | 0 | 0 | 32.6 | 0 | 0 | 268.2 | 331.3 | 2.7 | 3.5 | [27 empty] | 1
LB 72 400 410 425 036 000001 | SERVOVÁLVULA | ISO VG 46 | TO0139123 |  | 2019-01-30 | 2019-02-14 | 2019-02-18 | 2019-02-18 | - | [6 empty] | NORMAL | 49.9 |  |  | 119 | 0.4 |  | Limpido | Cor |  |  | 0.1 | 0.2 | 0 | 0.1 | 1.93 | 77.54 | 50.81 | 13/13/8 | 5 | 0 | 0 | 0 | 0 | 3.6 | 7.2 | 0 | 0 | 0 | 0 | 0 | 0 | 0 | 0 | 24.4 | 0 | 0 | 232.6 | 271.7 | 2.5 | 0 | [6 empty] | 0 | 1 | 0 | 0 | 0 | 0 | 0 | 0 | 0 | 0 | [11 empty] | 1
LB 72 400 410 475 036 000001 | SERVOVÁLVULA | ISO VG 46 | TO0139124 |  | 2019-01-30 | 2019-02-14 | 2019-02-18 | 2019-02-18 | - | [6 empty] | NORMAL | 46.3 |  |  | 271 | 0.52 |  | Limpido | Cor |  |  | 0.1 | 0.2 | 0 | 0.1 | 13.47 | 713.19 | 218.55 | 17/15/11 | 7 | 0 | 0 | 0 | 0 | 0.2 | 0 | 0 | 0 | 0 | 0 | 0 | 0 | 0 | 0 | 25.2 | 0 | 0 | 239.6 | 275 | 3.2 | 0 | [27 empty] | 1